## Caños en Acero Inoxidable
CAÑOS DE ACERO INOXIDABLE
Calidades: 304 - 304L - 316 - 316L - 316Ti - 310
TABLA DE CAÑO DIAMETRO NOMINAL | [5 empty] | TABLA FABRICACION CAÑOS CUADRADOS
Redondos - Rectangulares - Cuadrados
Diámetro nominal del caño | Diámetro exterior | ESPESOR SCHEDULES |  |  |  | Dimensiones | Espesores |  |  |  |  | Dimensiones | Espesores
(En pulgadas) | (En mm) | Schedule 5 S | Schedule 10 S | Schedule 40 S | Schedule 80 S |  | 1 | 1.25 | 1.5 | 2 | 3 |  | 1 | 1.25 | 1.5 | 2 | 3
0.125 | 10.3 | - | 1.25 | 1.75 | 2.4 | 10 x 10 | * | * |  |  |  | 40 x 40 | * | * | * | * | *
0.25 | 13.75 | - | 1.65 | 2.25 | 3 | 12.5 x 12.5 | * | * |  |  |  | 45 x 45 |  |  | * | * | *
0.375 | 17.6 | - | 1.65 | 2.3 | 3.2 | 15 x 15 | * | * | * |  |  | 50 x 50 |  |  | * | * | *
0.5 | 21.5 | 1.65 | 2.1 | 2.8 | 3.75 | 20 x20 | * | * | * |  |  | 60 x 60 |  |  | * | * | *
0.75 | 26.6 | 1.65 | 2.1 | 2.9 | 4 | 25 x 25 | * | * | * | * |  | 70 x 70 |  |  | * | * | *
1 | 33.4 | 1.65 | 2.8 | 3.4 | 4.5 | 30 x 30 | * | * | * | * |  | 80 x 80 |  |  | * | * | *
1.25 | 42.2 | 1.65 | 2.8 | 3.5 | 5 | 35 x 35 | * | * | * | *
1.5 | 48.3 | 1.65 | 2.8 | 3.7 | 5
2 | 60.3 | 1.65 | 2.8 | 4 | 5.5
2.5 | 73 | 2.1 | 3 | 5.2 | 7
3 | 88.9 | 2.1 | 3 | 5.5 | 7.65
3.5 | 101.6 | 2.1 | 3 | 5.75 | 8.1
4 | 114.3 | 2.1 | 3 | 6 | 8.6
5 | 141.3 | 2.8 | 3.5 | 6.5 | 9.5
6 | 168.3 | 2.8 | 3.5 | 7.1 | 11
8 | 219.1 | 2.8 | 3.75 | 8.2 | 12.7
10 | 273.1 | 3.4 | 4.2 | 9.3 | 12.7
12 | 323.8 | 4 | 4.6 | 9.5 | 12.7
14 | 355.6 | 4 | 4.8 | - | -
16 | 406.4 | 4.2 | 4.8 | - | -
18 | 457.2 | 4.2 | 4.8 | - | -
20 | 508 | 4.8 | 5.5 | - | -
24 | 609.6 | 5.5 | 6.4 | - | -
30 | 762 | 6.4 | 8 | - | -